## Sheet1
医用织物品目参数表
序号 | 品名 | 规格/尺寸（cm) | 技术参数
工服类
1 | 男女医生冬装 | S-3XL | 1、纤维含量：93%聚酯纤维，7%棉；单位面积质量（g/㎡）：≥222，；线密度：经纱1：≥R18tex，经纱2：≥R27/2tex，纬纱≥R18tex，；密度（根/10cm）：经向≥642，纬向400-403；水洗尺寸变化率（%）：经向±0.2，纬向±0.2；耐磨性能（次）：≥40000；透气率（㎜/s）：38-40； 2、断裂强力（N）：经向1628-1632，纬向1168-1172；撕破强力（N）：经向50-53，纬向33-36； 3、耐次氯酸盐漂白色牢度（级）：变色≥4；耐干、湿摩擦色牢度（级）：沾色≥4；耐酸、碱汗渍色牢度（级）：变色≥4，沾色≥4；耐氯化水色牢度（级）：变色≥4；耐皂洗色牢度（级）：变色≥4，沾色≥4；酚黄变（级）：变色≥4。
2 | 医护孕妇服装 | S-3XL
3 | 男女医生夏装 | S-3XL
4 | 男女护士冬装 | S-3XL | 1、面料要求：85%聚酯纤维15%棉；克重（g/㎡）：≥220； 2、纱线线密度：经纱18tex,纬纱18tex*2（均可±1）,织物密度：经纱595-605，纬纱235-245； 3、断裂强力（N）：经向1750-1800，纬向：1150-1200；撕破强力（N）：经向：65-70，纬向：40- /L）：变色≥4； 4、水洗尺寸变化率（%）：经向：±1.5，纬向：±1； 5、色牢度（级）：耐湿摩擦：经向≥4，纬向≥4；耐汗渍：变色耐酸≥4，变色耐碱≥4；沾色耐酸≥4，沾色耐碱≥4；耐氯化水（有效氯浓度50mg/L）：变色≥4； 6、可分解致癌芳香胺染料、甲醛、PH值符合GB18401-2010（国家纺织产品基本安全技术规范）
5 | 男女护士夏装 | S-3XL
6 | 男女护士夏裤 | S-3XL
7 | 男女护士冬裤 | S-3XL
8 | 室内服 | S-3XL | 1、纤维成分含量（%）：65.0%聚酯纤维(±2%），35.0%棉(±2%）： 2、纱线密度：经纱22.3s（±2）,纬纱23.1s（±2）： 3、织物密度（根/10cm）：经密434.0（±2）,纬密240.0（±2） 4、水洗缩水尺寸(%)：经向≤-0.5，纬向≤-0.2； 5、色牢度（级）： a.耐皂洗：变色≥4级，沾色≥4级； b.耐汗渍：耐酸（沾色）≥4级，耐碱（沾色）≥4级，检测标准； c.耐干摩擦：经向≥4级，纬向≥4级，耐湿摩擦：经向≥4级，纬向≥4级； 耐水：≥4级； 6、甲醛含量（mg/kg）：≤75，符合B类产品标准； 7、PH值：4.0~8.5,符合GB18401-2010 B类产品标准； 8、面料断裂强度（N）：径向≥1400N，纬向≥730N； 9、面料起球：≥4级； 10、单位面积质量（g/㎡）：188（±5）； 11、可分解致癌芳香胺：未检出（提供检测报告附表致癌芳香胺清单）
9 | 室内裤
10 | 护士毛衣 | S-3XL | 1、面料材质要求：羊毛混纺，毛衣含量55%； 2、松弛尺寸变化率（%）：长度≥-1.1，宽度≥-1.4； 3、起毛起球（级）：≥3-4； 4、可分解致癌芳香胺染料； 5、甲醛含量符合国家标准； 6、PH值符合国家标准；检测标准：依据GB18401-2010（国家纺织产品基本安全技术规范B类）； 工艺要求：须綉医院标志、下摆口袋可暖手、精致美观、时尚纽扣开襟、方便操作。螺纹系扣V形领毛衣，藏蓝色、蓝色、酒红色（颜色可选）。
床上用品类
11 | 床单 | 190*253 | 面料1： 1、面料要求：100%棉； 2、线密度：经纱18tex，纬纱18tex(均可±1)，织物密度（根/10cm）：经向密度520-530，纬向密度270-280； 、可分解致癌芳香胺染料、甲醛、PH值符合GB18401-2010（国家纺织产品基本安全技术规范） 注：第1-6项需按要求提供2020年1月1日至本项目开标之日经CMA及CNAS认证的第三方检测机构出具的检测 面料2： 1、面料要求：纤维含量（%）50%棉+50%聚酯纤维(均可±2%)；单位面积质量（g/㎡）：170-175；厚度（mm）：0.38-0.40； 2、密度（根/10cm）：经密550-560，纬密300-310线密度：经纱19tex，纬纱19tex（均可±1）； 3、断裂强力（N）：经向1300-1350，纬向600-650；撕破强力（N）：经向15-20，纬向15-20； 4、水洗尺寸变化率(%)：经向±2.0，纬向±2.0； 5、耐磨性能（次）：>15000； 6、色牢度（级）：耐皂洗：≥4；酚黄变（级）≥4；耐光、汗复合：≥4；耐次氯酸盐漂白≥4；耐干热≥4；耐热压≥4；耐光≥4；耐水≥4；耐唾液≥4；耐氯化水（有效氯浓度50mg/L）≥4。 7、可分解致癌芳香胺染料、甲醛、PH值符合GB18401-2010（国家纺织产品基本安全技术规范） 面料3： 1、面料要求：65%聚酯纤维，35%棉(均可±2%);单位面积质量(g/m²) ：165-170； 2、织物密度（根/10cm）：经密530-540，纬密275-285；纱线线密度：经纱20tex,纬纱20tex（均可±1）； 3、水洗尺寸变化率（%）：经向±2，纬向±1。 4、撕破强力（N）：经向20-25，纬向10-15； 5、耐磨性能(次)：>30000 6、可分解致癌芳香胺染料、甲醛含量、PH值符合国家纺织产品基本安全技术规范《GB18401-2010》B类或以上要求； 面料4： 1、面料要求：100%棉；质量（g/㎡）：180-185； 2、织物密度（根/10cm)：经向460-470，纬向210-220；织物线密度：经纱 26.0s，纬纱：24.0s；（均可±1）。 3、断裂强力（N）：经向：900-950 ；纬向：350-400； 撕破强力（N）：经向：15-20；纬向：15-20。 4、色牢度（级）：耐皂洗：变色≥4，沾色≥4；耐酸汗渍：变色≥4，沾色≥4；耐碱汗渍：变色≥4，沾色≥4； 5、水洗尺寸变化率（%）：经向±4，纬向±3； 6、起球（级）：≥4； 7、可分解致癌芳香胺染料、甲醛含量、PH值符合国家纺织产品基本安全技术规范《GB18401-2010》B类或以上要求； 8、颜色：绿色 面料5： 1.面料要求：棉60%，聚酯纤维40%（均可±2%）；质量(g/m²)：140-145 2.织物密度（根/10cm)：经向520-530，纬向255-265；织物线密度：经纱18tex，纬纱：18tex（均可±1）； 3.色牢度（级）：耐水：变色≥4，沾色≥4；耐皂洗：变色≥4，沾色≥4；、耐酸汗渍：变色≥4，沾色≥4；耐碱汗渍：变色≥4，沾色≥4。耐氯化水（有效氯浓度50mg/L）≥4； 4、可分解致癌芳香胺染料、甲醛含量、PH值符合国家纺织产品基本安全技术规范《GB18401-2010》B类或以上要求；
12 | 床笠 | 176*62
13 | 床裙 | 220*253
14 | 被套 | 150*195
15 | 枕套 | 45*75
16 | 小床单（笠） | 115*85
17 | 小被套 | 85*85
18 | 小枕套 | 40*20
成人、儿童类
19 | 病人衫 | L-2XL | 1、纤维含量：棉80%；聚酯纤维20% 2、密度(根/10cm)：经向≥514，纬向≥276； 3、线密度：经纱32S,纬纱32S(±2）； 4、色牢度（级）：耐氯化水、耐汗渍、耐次氯酸盐漂白、耐皂洗、耐摩擦≥4： 5、可分解致癌芳香胺染料、甲醛含量、PH值符合国家纺织产品基本安全技术规范《GB18401-2010》B类以上标准。
20 | 病人裤 | L-2XL
21 | 儿童病人衫 | XS-XL | 1、面料要求：100%棉。单位面积质量（g/㎡）：180-185； 2、织物密度（根/10cm）：经密 460-470，纬密 210-220；织物线密度：经纱 25tex，纬纱 23tex（均可±1）； 3、抗菌性能（%）：金黄色葡萄球菌（ATCC6538）＞99，大肠杆菌（8099）＞99，白色念珠菌（ATCC10231）＞99 4、断裂强力（N）：经向900-950，纬向350-400； 撕破强力（N）：经向15-20，纬向15-20； 5、水洗尺寸变化率（%）：经向±4.0，纬向±3.0。 6、色牢度（级）：耐酸汗渍：变色≥4，沾色≥4；耐碱汗渍：变色≥4，沾色≥4；耐皂洗：变色≥4，沾色≥4；耐干摩擦：沾色≥4，耐湿摩擦：沾色≥4；耐氯化水（有效氯浓度50mg/L）：变色≥4。 7、起球（级）≥4 8、可分解致癌芳香胺染料、甲醛含量、PH值符合国家纺织产品基本安全技术规范《GB18401-2010》B类或以上要求；
22 | 儿童病人裤 | XS-XL
23 | 袋鼠服 | S-3XL
24 | 袋鼠裤 | S-3XL
25 | 婴儿单衣 | XS-XL | 1、面料要求：100%纯棉面料；单位面积质量（g/㎡）：200-205
2、顶破强力（N）：750-800
3、色牢度（级）：耐氯化水（有效氯浓度50mg/L）≥4；耐湿摩擦≥4；
4、面料性能：经烧毛、丝光等全工序处理；耐氯漂程度：色牢度采用行业标准；面料吸湿排汗、柔软舒适；
5、可分解致癌芳香胺染料、甲醛含量、PH值符合国家纺织产品基本安全技术规范《GB18401-2010》B类或以上要求；
26 | 婴儿包被（鸟巢） | XS-XL | 1、面料要求：100%棉； 2、线密度：经纱18tex，纬纱18tex(均可±1)，织物密度（根/10cm）：经向密度520-530，纬向密度270-280； 3、功能性要求：远红外性能/符合GB/T30127-2013，远红外发射率≥0.9，远红外辐射温升值≥2℃； 4、可萃取重金属含量（mg/kg）：砷、铜、铬等10种重金属含量可直接接触皮肤用品标准； 5、杀虫剂【含印花部分】：杀虫剂含量不少于80种可直接接触皮肤用品标准； 6、断裂强力（N）：经向900-950，纬向400-450； 7、可分解致癌芳香胺染料、甲醛、PH值符合GB18401-2010（国家纺织产品基本安全技术规范）
27 | 婴儿连体服
28 | 暖箱机罩
29 | BB套
枕芯类
30 | 大棉被(夏） | 1.5kg | 1、纤维成分含量（%）：100%纯聚酯纤维； 2、面料柔软舒适，正面轻磨毛工艺处理； 3、吸湿透气、柔软舒适，耐工业洗涤； 4、纱织纱支密度：75D*150D 190T； 5、甲醛含量（mg/kg）：≤75，符合B类产品标准，检测依据：GB/T2912.1-2009。 6、PH值符合GB/T7573-2009 B类产品要求。 7、重量：2.5KG（±2%），可工业洗涤，包装要求提供单个独立真空包装。
31 | 大棉被(冬） | 2.5kg
32 | 大枕芯 | 45*65
33 | 小棉被 | 70*50 | 1、面料要求：棉100%；单位面积质量（g/㎡）：140-145；面料吸湿排汗，抗菌防螨； 2、织物密度（根/10cm）：经向：530-540，纬密或纬向：390-400；织物线密度：经纱：14tex，纬纱：14tex；（均可±1）； 3、断裂强力（N）：经向：680-700，纬向：480-500； 4、防螨趋避率（%）：＞99%； 5.微生物指标(CFU/g):绿脓杆菌：不得检出； 6、氯化苯和氯化甲苯总量（mg/kg）：不得检出； 7、抗菌性能：金黄色葡萄菌，大肠杆菌，白色念球菌、肺炎克雷伯氏菌抑菌率＞99%； 8、色牢度（级）：耐酸汗渍：变色≥4，沾色≥4；耐碱汗渍：变色≥4，沾色≥4；耐皂洗：变色≥4，沾色≥4；耐干摩擦：沾色≥4，耐湿摩擦：沾色≥4；耐氯化水（有效氯浓度50mg/L）：
34 | 小枕芯 | 24*33
手术类
35 | 手术衣 | L-3XL | 1、纤维含量（%）：100%聚酯纤维，微量其他纤维（导电纤维）；质量：≥129g/㎡； 2、阻微生物穿透-干态：产品非关键区域≤10cfu；阻微生物穿透-湿态：产品关键区域≥3.5IB；洁净度—微生物：产品关键区域≤10cfu/d㎡，产品非关键区域≤10cfu/d㎡；洁净度-微粒物质：产品关键区域≤2.5IPM，产品非关键区域≤2.5IPM；落絮：产品关键区域≤3.0Log10(落絮计数），产品非关键区域≤3.0Log10(落絮计数）；抗渗水性：产品关键区域≥35cmH2O,产品非关键区≥35cmH2O；胀破强力-干态：产品关键区域≥600kPa，产品非关键区≥600kPa；胀破强力-湿态：产品关键区域≥600kPa；断裂强力—湿态：产品关键区域：纵向：≥900N；横向：≥930N； 3、可分解致癌芳香胺染料、甲醛、PH值均需符合GB18401-2010（国家纺织产品基本安全技术规范）。
36 | 洗手衫 | L-3XL | 1、面料要求：65%聚酯纤维，35%棉（均可±2%）；单位面积质量（g/㎡）：180-185; 2、织物密度（根/10cm）：经密430-440，纬密240-250。纱线线密度：经纱25texs，纬纱25tex（均可±1）; 3、断裂强力（N）：经向1350-1400，纬向750-800,；撕破强力（N）：经向：40-45，纬向：25-30； 4、回潮率（%）：2.5-3 5、水洗尺寸变化率（%）：经向±2.5，纬向±0.5； 6、起毛起球（级）≥4 7、色牢度（级）：耐摩擦：干摩经向≥4，干摩纬向≥4，湿摩经向≥4，湿摩纬向≥4；耐氯化水（有效氯浓度50mg/L）≥4。 8、可分解致癌芳香胺染料、甲醛含量、PH值符合国家纺织产品基本安全技术规范《GB18401-2010》B类或以上要求； 9、衣服需按不同尺码在衣领和裤腰使用不同颜色识别带。
37 | 洗手裤 | L-3XL
38 | 参观衣（隔离衣 | L-3XL
39 | 大孔巾 | 330*220 | 1、面料要求：棉100%；单位面积质量（g/㎡）：200-205; 2、织物密度（根/10cm）：经密：460-470，纬密：210-220；纱线线密度：经纱28tex，纬纱27tex（均可±1）； 3、断裂强力（N）：经向：960-970，纬向：490-500。 4、水洗尺寸变化率（%）：经向±2，纬向±2。 5、色牢度（级）：耐氯化水：（有效氯浓度50mg/L）≥4；耐光、汗复合：耐碱≥4，耐酸≥4。 6、可分解致癌芳香胺染料、甲醛含量、PH值符合国家纺织产品基本安全技术规范《GB18401-2010》B类或以上要求；
40 | 中孔巾 | 220*120
41 | 小孔巾 | 100*90
42 | 中治疗巾 | 90*80
43 | 手术中单 | 180*110
44 | 大包布 | 160*160
45 | 中包布 | 130*130
46 | 小包布 | 90*90
47 | 仪器垫 | 按需求
48 | 扩宫袋 | 按需求
49 | 腿套 | 按需求